## 一覧表
「高度専門教育訓練センター新築工事地質調査業務委託」室内土質試験結果一覧表（No.6・No.8・No.14地点）
孔番 | 地層 記号 | 試料番号 | 採取深度 | 湿潤密度 | 乾燥密度 | 土粒子の 密度 | 自然 含水比 | 間隙比 | 飽和度 | 粒 度 特 性 | [8 empty] | 分類名 |  | コンシステンシー |  |  |  | 三軸圧縮（UU） |  | 圧密降伏応力 | 圧縮指数
|  |  | （m） | ρｔ （Mg/㎥） | ρｄ （Mg/㎥） | ρs （Mg/㎥） | Wn （％） | e （－） | Sr （％） | 礫分 （％） | 砂分 （％） | シルト分（％） | 粘土分（％） | 細粒分 Fc （％） | 最大 粒径 （mm） | D50 粒径（㎜） | D20 粒径（㎜） | D10 粒径（㎜） | 分類名 | 分類記号 | 液性限界WL（％） | 塑性限界Wp（％） | 塑性指数 IP （－） | ｺﾝｼｽﾃﾝｼｰ指数 Ic （－） | ｃu （kN/㎡） | φu （°） | Pc （kN/㎡） | Cc （－）
No.6 |  | 6P-1 | 1.15～1.45 | [6 empty] | 41.7 | 44.6 | 13.7 |  | 13.7 | 19 | 1.3 |  |  | 粘性土まじり礫質砂 | SG-Cs
|  | 6P-2 | 2.15～2.45 | [6 empty] | 30.7 | 45.9 | 23.4 |  | 23.4 | 19 | 0.58 |  |  | 粘性土質礫質砂 | SCsG
|  | 6P-3 | 3.15～3.45 | [6 empty] | 21.5 | 43.8 | 34.7 |  | 34.7 | 19 | 0.26 |  |  | 粘性土質礫質砂 | SCsG
|  | 6P-4 | 4.15～4.45 |  |  | 2.646 |  |  |  | 14.2 | 48.6 | 13.1 | 24.1 | 37.2 | 9.5 | 0.16 |  |  | 礫まじり粘性土質砂 | SCs-G | 38.2 | 19.9 | 18.3
|  | 6P-5 | 5.15～5.45 | [6 empty] | 34.5 | 54.7 | 10.8 |  | 10.8 | 26.5 | 0.95 |  |  | 粘性土まじり礫質砂 | SG-Cs
|  | 6P-6 | 6.15～6.30 | [6 empty] | 40.9 | 45 | 14.1 |  | 14.1 | 26.5 | 1.3 |  |  | 粘性土まじり礫質砂 | SG-Cs
|  | 6P-7 | 7.15～7.45 |  |  | 2.651 |  |  |  | 20.3 | 37.9 | 13.7 | 28.1 | 41.8 | 19 | 0.22 |  |  | 粘性土質礫質砂 | SCsG | 57.2 | 26.6 | 30.6
|  | 6P-8 | 8.15～8.45 | [6 empty] | 42.5 | 31.6 | 25.9 |  | 25.9 | 37.5 | 0.79 |  |  | 粘性土質砂質礫 | GCsS
|  | 6P-9 | 9.15～9.45 | [6 empty] | 28.3 | 51.3 | 20.4 |  | 20.4 | 19 | 0.53 |  |  | 粘性土質礫質砂 | SCsG
|  | 6P-10 | 10.15～10.45 |  |  | 2.651 |  |  |  | 22 | 28.5 | 21.5 | 28 | 49.5 | 26.5 | 0.083 |  |  | 粘性土質礫質砂 | SCsG | 78.5 | 31.7 | 46.8
|  | 6P-11 | 11.15～11.45 |  |  | 2.678 |  |  |  | 16.8 | 28.7 | 12.7 | 41.8 | 54.5 | 19 | 0.029 |  |  | 砂礫質粘土（高液性限界） | CHSG | 58.4 | 23.3 | 35.1
|  | 6P-12 | 12.15～12.45 | [6 empty] | 20.1 | 57.7 | 22.2 |  | 22.2 | 19 | 0.48 |  |  | 粘性土質礫質砂 | SCsG
|  | 6P-13 | 13.15～13.48 | [6 empty] | 56.8 | 32.7 | 10.5 |  | 10.5 | 37.5 | 3.5 |  |  | 粘性土まじり砂質礫 | GS-Cs
|  | 6P-14 | 14.15～14.45 | [6 empty] | 33.7 | 41.2 | 25.1 |  | 25.1 | 26.5 | 0.55 |  |  | 粘性土質礫質砂 | SCsG
|  | 6P-15 | 15.15～15.45 | [6 empty] | 23 | 46.3 | 30.7 |  | 30.7 | 19 | 0.33 |  |  | 粘性土質礫質砂 | SCsG
|  | 6P-16 | 16.15～16.45 | [6 empty] | 26.4 | 39.2 | 34.4 |  | 34.4 | 26.5 | 0.28 |  |  | 粘性土質礫質砂 | SCsG
|  | 6P-17 | 17.15～17.45 |  |  | 2.648 |  |  |  | 0.9 | 39.8 | 23.2 | 36.1 | 59.3 | 9.5 | 0.026 |  |  | 砂質粘土（高液性限界） | CHS | 58.5 | 24.2 | 34.3
|  | 6P-18 | 18.15～18.45 |  |  | 2.612 | 50.9 |  |  | 1.4 | 13.4 | 47.1 | 38.1 | 85.2 | 4.75 | 0.011 |  |  | 砂まじり粘土（高液性限界） | CH-S | 88.1 | 31.4 | 56.7 | 0.7
|  | 6P-19 | 19.15～19.45 |  |  | 2.61 | 43.8 |  |  | 1.9 | 25.7 | 26.5 | 45.9 | 72.4 | 9.5 | 0.007 |  |  | 砂質粘土（高液性限界） | CHS | 71.7 | 27 | 44.7 | 0.6
|  | 6P-20 | 20.15～20.45 |  |  | 2.599 | 46.8 |  |  | 2.1 | 11.3 | 38.7 | 47.9 | 86.6 | 9.5 | 0.0057 |  |  | 砂まじり粘土（高液性限界） | CH-S | 69.2 | 30.4 | 38.8 | 0.6
|  | 6P-21 | 21.15～21.45 |  |  | 2.642 | 45.8 |  |  | 0.7 | 10.7 | 43.4 | 45.2 | 88.6 | 4.75 | 0.0068 |  |  | 砂まじり粘土（高液性限界） | CH-S | 66 | 26.4 | 39.6 | 0.5
孔番 | 地層 記号 | 試料番号 | 採取深度 | 湿潤密度 | 乾燥密度 | 土粒子の 密度 | 自然 含水比 | 間隙比 | 飽和度 | 粒 度 特 性 | [8 empty] | 分類名 |  | コンシステンシー |  |  |  | 三軸圧縮（UU） |  | 圧密降伏応力 | 圧縮指数
|  |  | （m） | ρｔ （Mg/㎥） | ρｄ （Mg/㎥） | ρs （Mg/㎥） | Wn （％） | e （－） | Sr （％） | 礫分 （％） | 砂分 （％） | シルト分（％） | 粘土分（％） | 細粒分 Fc （％） | 最大 粒径 （mm） | D50 粒径（㎜） | D20 粒径（㎜） | D10 粒径（㎜） | 分類名 | 分類記号 | 液性限界WL（％） | 塑性限界Wp（％） | 塑性指数 IP （－） | ｺﾝｼｽﾃﾝｼｰ指数 Ic （－） | ｃu （kN/㎡） | φu （°） | Pc （kN/㎡） | Cc （－）
No.8 |  | 8P-2 | 2.15～2.39 | [6 empty] | 41.7 | 42.8 | 15.5 |  | 15.5 | 19 | 1.1 |  |  | 粘性土質礫質砂 | SCsG
|  | 8P-3 | 3.15～3.45 | [6 empty] | 38.3 | 41.5 | 20.2 |  | 20.2 | 26.5 | 0.79 |  |  | 粘性土質礫質砂 | SCsG
|  | 8P-4 | 4.15～4.45 |  |  | 2.635 |  |  |  | 16.4 | 43.2 | 19.1 | 21.3 | 40.4 | 19 | 0.16 |  |  | 粘性土質礫質砂 | SCsG | 59.8 | 28.8 | 31
|  | 8P-5 | 5.15～5.42 | [6 empty] | 51.6 | 29.7 | 18.7 |  | 18.7 | 19 | 2.2 |  |  | 粘性土質砂質礫 | GCsS
|  | 8P-6 | 6.15～6.45 | [6 empty] | 4.7 | 88.2 | 7.1 |  | 7.1 | 9.5 | 0.32 |  |  | 粘性土まじり砂 | S-Cs
|  | 8D-1 | 7.00～7.90 | 1.622 | 0.993 | 2.665 | 63.3 | 1.684 | 100.2 | 0 | 0.8 | 40.1 | 59.1 | 99.2 | 0.425 | 0.0037 |  |  | 粘土（高液性限界） | CH | 85.6 | 29 | 56.6 | 0.4 | 62 | 0 | 141 | 0.72
|  | 8P-8 | 8.15～8.45 |  |  | 2.652 | 66.8 |  |  | 0 | 1 | 29.9 | 69.1 | 99 | 0.85 | 0.0015 |  |  | 粘土（高液性限界） | CH | 95.7 | 34.8 | 60.9 | 0.5
|  | 8P-9 | 9.15～9.45 |  |  | 2.643 | 63.1 |  |  | 0.3 | 4.9 | 33.6 | 61.2 | 94.8 | 4.75 | 0.0022 |  |  | 粘土（高液性限界） | CH | 90.3 | 30.2 | 60.1 | 0.5
|  | 8P-10 | 10.15～10.45 |  |  | 2.652 | 59.3 |  |  | 0.2 | 3.2 | 36 | 60.6 | 96.6 | 4.75 | 0.0023 |  |  | 粘土（高液性限界） | CH | 79.2 | 35.6 | 43.6 | 0.5
|  | 8P-11 | 11.15～11.50 |  |  | 2.653 | 52.3 |  |  | 1.7 | 26.2 | 37.8 | 34.3 | 72.1 | 9.5 | 0.014 |  |  | 砂質シルト（高液性限界） | MHS | 90.1 | 39.5 | 50.6 | 0.7
|  | 8P-12 | 12.15～12.45 |  |  | 2.649 | 54.5 |  |  | 4.1 | 32.1 | 23.4 | 40.4 | 63.8 | 19 | 0.013 |  |  | 砂質粘土（高液性限界） | CHS | 73.8 | 31.5 | 42.3 | 0.5
|  | 8P-13 | 13.15～13.45 |  |  | 2.63 | 42.1 |  |  | 1.6 | 22 | 29.6 | 46.8 | 76.4 | 4.75 | 0.0071 |  |  | 砂質粘土（高液性限界） | CHS | 65 | 25.6 | 39.4 | 0.6
|  | 8D-2 | 14.00～14.80 | 1.718 | 1.172 | 2.692 | 46.7 | 1.3 | 96.6 | 0.5 | 16.5 | 41.5 | 41.5 | 83 | 4.75 | 0.0076 |  |  | 砂質粘土（高液性限界） | CHS | 70.9 | 25.6 | 45.3 | 0.6 | 56 | 0 | 146 | 0.62
|  | 8P-15 | 15.15～15.45 |  |  | 2.647 | 43.4 |  |  | 0.5 | 13.5 | 35.8 | 50.2 | 86 | 4.75 | 0.0049 |  |  | 砂まじり粘土（高液性限界） | CH-S | 66.1 | 25.9 | 40.2 | 0.6
|  | 8P-16 | 16.15～16.45 |  |  | 2.66 | 50.9 |  |  | 4.9 | 30 | 19.8 | 45.3 | 65.1 | 19 | 0.0095 |  |  | 砂質粘土（高液性限界） | CHS | 83 | 33.5 | 49.5 | 0.6
|  | 8P-17 | 17.15～17.45 | [6 empty] | 1.1 | 90.1 | 8.8 |  | 8.8 | 4.75 | 0.34 |  |  | 粘性土まじり砂 | S-Cs
|  | 8P-18 | 18.00～18.02 | [6 empty] | 65.3 | 30.3 | 4.4 |  | 4.4 | 26.5 | 5.2 |  |  | 粒径幅の広い砂質礫 | GWS
|  | 8P-19 | 19.15～19.45 |  |  | 2.647 | 50.1 |  |  | 0.1 | 4.1 | 36.4 | 59.4 | 95.8 | 4.75 | 0.002 |  |  | 粘土（高液性限界） | CH | 75.3 | 30.2 | 45.1 | 0.6
|  | 8D-3 | 20.00～20.90 | 1.745 | 1.201 | 2.648 | 45.5 | 1.211 | 99.6 | 0 | 7.1 | 36.7 | 56.2 | 92.9 | 2 | 0.0038 |  |  | 砂まじり粘土（高液性限界） | CH-S | 73.3 | 25.8 | 47.5 | 0.6 | 42 | 0 | 261 | 0.57
|  | 8P-21 | 21.15～21.45 |  |  | 2.668 | 43.6 |  |  | 0 | 17.2 | 31.9 | 50.9 | 82.8 | 2 | 0.0046 |  |  | 砂質粘土（高液性限界） | CHS | 63.5 | 25.6 | 37.9 | 0.5
|  | 8P-22 | 22.15～22.45 |  |  | 2.672 | 42.8 |  |  | 0 | 12.2 | 38.8 | 49 | 87.8 | 2 | 0.0053 |  |  | 砂まじり粘土（高液性限界） | CH-S | 62.2 | 26.4 | 35.8 | 0.5
|  | 8D-4 | 25.00～25.80 | 1.634 | 1.019 | 2.635 | 60.4 | 1.586 | 100.3 | 0 | 0.5 | 43.2 | 56.3 | 99.5 | 0.425 | 0.004 |  |  | 粘土（高液性限界） | CH | 104.1 | 30.7 | 73.4 | 0.6 | 107 | 0 | 306 | 0.79
|  | 8D-5 | 30.00～30.90 | 1.625 | 1.001 | 2.671 | 62.4 | 1.669 | 99.9 | 0 | 0.4 | 38.1 | 61.5 | 99.6 | 0.425 | 0.0029 |  |  | 粘土（高液性限界） | CH | 107.1 | 33 | 74.1 | 0.6 | 110 | 0 | 329 | 0.85
|  | 8D-6 | 40.00～40.90 | 1.732 | 1.169 | 2.701 | 48.2 | 1.313 | 99.2 | 0 | 2.9 | 50.9 | 46.2 | 97.1 | 0.85 | 0.0058 |  |  | 粘土（高液性限界） | CH | 66.9 | 24.4 | 42.5 | 0.4 | 52 | 0 | 330 | 0.55
|  | 8D-7 | 53.00～53.90 | 1.547 | 0.903 | 2.666 | 71.4 | 1.953 | 97.4 | 2.3 | 3.3 | 47.2 | 47.2 | 94.4 | 9.5 | 0.0057 |  |  | シルト（高液性限界） | MH | 104.3 | 43 | 61.3 | 0.5 | 58 | 0 | 299 | 0.91
|  | 8D-8 | 62.00～62.80 | 1.749 | 1.206 | 2.671 | 45.1 | 1.216 | 99 | 0 | 7.7 | 63.5 | 28.8 | 92.3 | 0.425 | 0.021 |  |  | 砂まじり粘土（高液性限界） | CH-S | 60.9 | 25.2 | 35.7 | 0.4 | 167 | 0 | 575 | 0.77
|  | 8D-9 | 79.00～79.90 | 1.749 | 1.197 | 2.682 | 46.1 | 1.241 | 99.7 | 0 | 0.4 | 73.4 | 26.2 | 99.6 | 0.25 | 0.014 |  |  | 粘土（高液性限界） | CH | 71.5 | 29.8 | 41.7 | 0.6 | 201 | 0 | 762 | 0.77
孔番 | 地層 記号 | 試料番号 | 採取深度 | 湿潤密度 | 乾燥密度 | 土粒子の密度 | 自然 含水比 | 間隙比 | 飽和度 | 粒 度 特 性 | [8 empty] | 分類名 |  | コンシステンシー |  |  |  | 三軸圧縮（UU） |  | 圧密降伏応力 | 圧縮指数
|  |  | （m） | ρｔ （Mg/㎥） | ρｄ （Mg/㎥） | ρs （Mg/㎥） | Wn （％） | e （－） | Sr （％） | 礫分 （％） | 砂分 （％） | シルト分（％） | 粘土分（％） | 細粒分 Fc （％） | 最大 粒径 （mm） | D50 粒径（㎜） | D20 粒径（㎜） | D10 粒径（㎜） | 分類名 | 分類記号 | 液性限界WL（％） | 塑性限界Wp（％） | 塑性指数 IP （－） | ｺﾝｼｽﾃﾝｼｰ指数 Ic （－） | ｃu （kN/㎡） | φu （°） | Pc （kN/㎡） | Cc （－）
No.14 |  | 14P-1 | 1.05～1.15 | [6 empty] | 43.3 | 42.6 | 14.1 |  | 14.1 | 26.5 | 1.2 |  |  | 粘性土まじり砂質礫 | GS-Cs
|  | 14P-2 | 2.15～2.45 | [6 empty] | 36.3 | 39.9 | 23.8 |  | 23.8 | 26.5 | 0.59 |  |  | 粘性土質礫質砂 | SCsG
|  | 14P-3 | 3.15～3.45 | [6 empty] | 40.5 | 40.3 | 19.2 |  | 19.2 | 19 | 0.79 |  |  | 粘性土質砂質礫 | GCsS
|  | 14P-4 | 4.15～4.30 | [6 empty] | 66.3 | 27 | 6.7 |  | 6.7 | 26.5 | 6.1 |  |  | 粘性土まじり砂質礫 | GS-Cs
|  | 14P-5 | 5.15～5.47 |  |  | 2.647 |  |  |  | 20.2 | 41.3 | 19.2 | 19.3 | 38.5 | 19 | 0.16 |  |  | 粘性土質礫質砂 | SCsG | 48.3 | 26.3 | 22
|  | 14P-6 | 6.00～6.10 | [6 empty] | 59.9 | 22.1 | 18 |  | 18 | 26.5 | 7.1 |  |  | 粘性土質砂質礫 | GCsS
|  | 14P-7 | 7.15～7.42 | [6 empty] | 43.7 | 51 | 5.3 |  | 5.3 | 26.5 | 1.6 |  |  | 粘性土まじり礫質砂 | SG-Cs
|  | 14P-8 | 8.00～8.10 | [6 empty] | 65.4 | 27.3 | 7.3 |  | 7.3 | 26.5 | 5.5 |  |  | 粘性土まじり砂質礫 | GS-Cs
|  | 14P-9 | 9.15～9.33 | [6 empty] | 49.4 | 40 | 10.6 |  | 10.6 | 19 | 1.9 |  |  | 粘性土まじり砂質礫 | GS-Cs
|  | 14P-10 | 10.15～10.47 | [6 empty] | 29.5 | 42.7 | 27.8 |  | 27.8 | 26.5 | 0.42 |  |  | 粘性土質礫質砂 | SCsG
|  | 14P-11 | 11.15～11.48 | [6 empty] | 18.6 | 54.7 | 26.7 |  | 26.7 | 26.5 | 0.33 |  |  | 粘性土質礫質砂 | SCsG
|  | 14P-12 | 12.15～12.50 | [6 empty] | 18.3 | 59.6 | 22.1 |  | 22.1 | 19 | 0.44 |  |  | 粘性土質礫質砂 | SCsG
|  | 14P-13 | 13.15～13.47 | [6 empty] | 43 | 37.4 | 19.6 |  | 19.6 | 26.5 | 0.99 |  |  | 粘性土質砂質礫 | GCsS
|  | 14P-14 | 14.05～14.08 | [6 empty] | 47.8 | 39.2 | 13 |  | 13 | 37.5 | 1.7 |  |  | 粘性土まじり砂質礫 | GS-Cs
|  | 14P-15 | 15.15～15.45 |  |  | 2.601 | 22.4 |  |  | 4.7 | 33.8 | 26.1 | 35.4 | 61.5 | 9.5 | 0.023 |  |  | 砂質粘土（低液性限界） | CLS | 45.9 | 17.3 | 28.6 | 0.8
|  | 14P-16 | 16.15～16.45 |  |  | 2.593 | 22 |  |  | 19.5 | 35.1 | 20.5 | 24.9 | 45.4 | 19 | 0.12 |  |  | 粘性土質礫質砂 | SCsG | 49.3 | 20.1 | 29.2 | 0.9
|  | 14P-17 | 17.15～17.47 |  |  | 2.599 | 22.5 |  |  | 11.3 | 44.8 | 19.9 | 24 | 43.9 | 19 | 0.14 |  |  | 礫まじり粘性土質砂 | SCs-G | 48.2 | 20.1 | 28.1 | 0.9
|  | 14P-18 | 18.15～18.45 |  |  | 2.556 |  |  |  | 14.3 | 47.7 | 16.7 | 21.3 | 38 | 26.5 | 0.14 |  |  | 礫まじり粘性土質砂 | SCs-G | 48.5 | 22.1 | 26.4
|  | 14P-19 | 19.15～19.45 |  |  | 2.62 |  |  |  | 0.4 | 50 | 25.7 | 23.9 | 49.6 | 4.75 | 0.076 |  |  | 粘性土質砂 | SCs | 43.3 | 24.2 | 19.1

## 密度
| As1 | Ac2 | Ac3 | As2 | Ds | Dc | Og1 | Oc1 | Og2 | Oc2 | Os1 | Oc3 | Os2 | Oc4 | Os3
| 2.632 | 2.644 | 2.648 | 2.64 | 2.644 | 2.661 | 2.641 | 2.673 | 2.63 | 2.65 | 2.645 | 2.671 | 2.631 | 2.684 | 2.642
| 2.624 | 2.59 | 2.661 | 2.663 |  | 2.659 | 2.643 | 2.662 | 2.632 | 2.628 | 2.655 | 2.663 | 2.638 | 2.683 | 2.634
| 2.654 | 2.618 | 2.668 | 2.67 |  | 2.664 | 2.639 | 2.684 | 2.632 | 2.66 | 2.566 | 2.685 | 2.675 | 2.645 | 2.635
| 2.671 | 2.642 |  | 2.669 |  |  | 2.636 | 2.694 | 2.65 | 2.663 | 2.653 | 2.676 |  | 2.693 | 2.632
| 2.634 | 2.645 |  | 2.648 |  |  | 2.647 | 2.662 | 2.638 | 2.655 |  | 2.675 |  | 2.665 | 2.627
| 2.645 | 2.671 |  | 2.641 |  |  | 2.639 | 2.659 | 2.641 | 2.646 |  | 2.675 |  | 2.67 | 2.636
| 2.642 | 2.644 |  |  |  |  | 2.638 |  | 2.632 | 2.66 |  | 2.646 |  |  | 2.653
| 2.637 | 2.65 |  |  |  |  | 2.611 |  | 2.634 | 2.676 |  | 2.727 |  |  | 2.636
|  | 2.636 |  |  |  |  | 2.635 |  | 2.649 | 2.695 |  | 2.666 |  |  | 2.653
|  | 2.663 |  |  |  |  | 2.646 |  | 2.633 |  |  | 2.682
|  | 2.651 | [6 empty] | 2.648
2.653
2.65
2.632
2.618
MIN | 2.624 | 2.59 | 2.648 | 2.64 | 2.644 | 2.659 | 2.611 | 2.659 | 2.63 | 2.628 | 2.566 | 2.646 | 2.631 | 2.645 | 2.627
MAX | 2.671 | 2.671 | 2.668 | 2.67 | 2.644 | 2.664 | 2.647 | 2.694 | 2.65 | 2.695 | 2.655 | 2.727 | 2.675 | 2.693 | 2.653
ADV | 2.642375 | 2.640467 | 2.659 | 2.655167 | 2.644 | 2.661333 | 2.6375 | 2.672333 | 2.638091 | 2.659222 | 2.62975 | 2.6766 | 2.648 | 2.673333 | 2.638667

## 含水
| As1 | Ac2 | Ac3 | As2 | Ds | Dc | Og1 | Oc1 | Og2 | Oc2 | Os1 | Oc3 | Os2 | Oc4 | Os3
| 38.2 | 75.9 | 39.7 | 16.4 | 18.6 | 38.8 | 12.8 | 64.9 | 10.4 | 67.6 | 22.4 | 38.5 | 14.9 | 40.5 | 17.4
| 37.1 | 54.3 | 39 | 22.3 |  | 48 | 8.6 | 60.6 | 17.8 | 68.4 | 26.2 | 43.9 | 15.6 | 44.8 | 16.2
| 26.3 | 84.1 | 45.7 | 21.2 |  | 31.8 | 10.5 | 53.6 | 9.3 | 70 | 18.5 | 42.4 | 25.5 | 40.6 | 25.8
| 23.4 | 55.1 |  | 21.9 |  |  | 13.4 | 35.2 | 18.8 | 60.8 | 26 | 42.1 |  | 39.9 | 17
| 25.4 | 67.9 |  | 33.5 |  |  | 9.3 | 37.7 | 11.2 | 65.1 |  | 43.9 |  | 28.9 | 11.9
| 27.8 | 60.8 |  | 29.2 |  |  | 10 | 41.7 | 9.6 | 63 |  | 54.9 |  | 34.4 | 17.6
| 21.6 | 48.7 |  | 32.1 |  |  | 10.6 | 45 | 8.2 | 52.7 |  | 41.8 |  | 27.6 | 18.6
| 43.4 | 41.3 |  |  |  |  | 23.2 |  | 8.7 |  |  | 30.9 |  |  | 16.2
|  | 42.1 |  |  |  |  | 9.4 |  | 7.8 |  |  | 36.3
|  | 61.2 |  |  |  |  | 8.3 |  | 10.6
|  | 45.4 | [6 empty] | 12.8
61.7
45.6
40.2
35.8
MIN | 21.6 | 35.8 | 39 | 16.4 | 18.6 | 31.8 | 8.3 | 35.2 | 7.8 | 52.7 | 18.5 | 30.9 | 14.9 | 27.6 | 11.9
MAX | 43.4 | 84.1 | 45.7 | 33.5 | 18.6 | 48 | 23.2 | 64.9 | 18.8 | 70 | 26.2 | 54.9 | 25.5 | 44.8 | 25.8
ADV | 30.4 | 54.67333 | 41.46667 | 25.22857 | 18.6 | 39.53333 | 11.61 | 48.38571 | 11.38182 | 63.94286 | 23.275 | 41.63333 | 18.66667 | 36.67143 | 17.5875

## 粒度
As1 | Ac2 | Ac3 | As2 | Ds | Dc | Og1 | Oc1 | Og2 | Oc2 | Os1 | Oc3 | Os2 | Oc4 | Os3
粘性土質砂 | 粘土 （高液性限界） | 砂質粘土 （低液性限界） | 粘性土質礫質砂 | 粘性土質砂 | 砂まじり粘土 （低液性限界） | 粘性土まじり礫質砂 | 砂まじり粘土 （高液性限界） | 粘性土まじり礫質砂 | 粘土 （高液性限界） | 礫まじり粘性土質砂 | 砂まじり粘土 （低液性限界） | 粘性土礫まじり砂 | 粘土 （高液性限界） | 粘性土まじり砂
粘性土質砂 | 砂質粘土 （高液性限界） | 砂まじり粘土 （低液性限界） | 粘性土質砂 |  | 粘土 （高液性限界） | 粘性土まじり礫質砂 | 粘土 （高液性限界） | 粘性土まじり砂 | 粘土 （高液性限界） | 粘性土質砂 | 砂まじり粘土 （高液性限界） | 礫まじり粘性土質砂 | 粘土 （高液性限界） | 粘性土質砂
粘性土質砂 | 粘土 （高液性限界） | 砂質粘土 （低液性限界） | 粘性土質砂 |  | 砂質粘土 （低液性限界） | 粘性土まじり礫質砂 | 粘土 （高液性限界） | 粘性土まじり礫質砂 | 粘土 （高液性限界） | 粘性土まじり礫質砂 | 砂まじり粘土 （高液性限界） | 粘性土質砂 | 粘土 （高液性限界） | 粘性土礫まじり砂
粘性土質砂 | 砂まじり粘土 （低液性限界） |  | 粘性土質砂 |  |  | 粘性土まじり礫質砂 | 砂質粘土 （高液性限界） | 粘性土まじり砂 | 砂質粘土 （高液性限界） | 粘性土質砂 | 砂質粘土 （高液性限界） |  | 砂質シルト （低液性限界） | 粘性土質砂
粘性土質砂 | 砂まじり粘土 （高液性限界） |  | 粘性土質砂 |  |  | 礫まじり粘性土質砂 | 粘性土質砂 | 粘性土まじり礫質砂 | 砂まじり粘土 （高液性限界） |  | 砂まじり粘土 （高液性限界） |  | 砂まじり粘土 （高液性限界） | 粘性土まじり砂
粘性土質砂 | 砂まじり粘土 （高液性限界） |  | 礫まじり粘性土質砂 |  |  | 粘性土まじり礫質砂 | 砂質粘土 （低液性限界） | 粘性土まじり砂質礫 | 粘土 （高液性限界） |  | 砂まじり粘土 （高液性限界） |  | 砂質粘土 （低液性限界） | 粘性土まじり礫質砂
粘性土まじり砂 | 砂質粘土 （低液性限界） |  | 粘性土質砂 |  |  | 粘性土まじり砂質礫 |  | 粘性土まじり礫質砂 | 砂質粘土 （高液性限界） |  | 粘土 （高液性限界）
粘性土質砂 | 砂質粘土 （高液性限界） |  |  |  |  | 粘性土礫まじり砂 |  | 粘性土まじり礫質砂 | 砂まじり粘土 （高液性限界） |  | 砂質粘土 （高液性限界）
| 砂質粘土 （低液性限界） |  |  |  |  | 粘性土まじり砂質礫 |  | 粘性土まじり礫質砂 | 粘土 （高液性限界） |  | 砂まじり粘土 （高液性限界）
| 砂まじり粘土 （高液性限界） | [6 empty] | 粘性土まじり礫質砂
| 砂質粘土 （低液性限界） | [6 empty] | 粘性土礫まじり砂
砂まじり粘土 （高液性限界）
砂質粘土 （低液性限界）
粘性土質砂
粘性土質砂
As1 | Ac2 | Ac3 | As2 | Ds | Dc | Og1 | Oc1 | Og2 | Oc2 | Os1 | Oc3 | Os2 | Oc4 | Os3
SCｓ | CH | CLS | SCｓG | SCｓ | CL-S | SG-Cs | CH-S | SG-Cs | CH | SCs-G | CL-S | S-CsG | CH | S-CsG
SCｓ | CHS | CL-S | SCｓ |  | CH | SG-Cs | CH | S-Cs | CH | SCｓ | CH-S | S-CsG | CH | S-Cｓ
SCｓ | CH | CLS | SCｓ |  | CLS | SG-Cs | CH | SG-Cs | CH | SG-Cｓ | CH-S | SCｓ | CH | SCｓ
SCｓ | CL-S |  | SCｓ |  |  | SG-Cs | CHS | S-Cs | CHS | SCｓ | CHS |  | MLS | SCｓ
SCｓ | CH-S |  | SCｓ |  |  | SCｓ-G | SCｓ | SG-Cs | CH-S |  | CH-S |  | CH-S | S-Cｓ
SCｓ | CH-S |  | SCｓ-G |  |  | SG-Cｓ | CLS | GS-Cｓ | CH |  | CH-S |  | CLS | SG-Cｓ
S-Cｓ | CLS |  | SCｓ |  |  | GS-Cｓ |  | SG-Cｓ | CHS |  | CH
SCｓ | CHS |  |  |  |  | S-CsG |  | SG-Cｓ | CH-S |  | CHS
| CLS |  |  |  |  | GS-Cs |  | SG-Cｓ | CH |  | CH-S
| CH-S | [6 empty] | SG-Cｓ
| CLS | [6 empty] | S-CsG
CH-S
CLS
SCｓ
SCｓ

## 湿潤
孔番 | Fc上 | Fc下 | Ac1上 | Ac1下 | Ac2 | Dc1上 | Dc1下 | Dc2
No.7 |  | 1.629 | 1.747 | 1.563 | 1.749 | 1.517 | 1.768 | 1.688
1.682
No.15 |  |  | 1.662 |  | 1.729 | 1.555 | 1.731 | 1.676
No.16 |  |  | 1.694 |  | 1.797 | 1.534
No.9 |  | 1.648 | 1.66 | 1.596 | 1.697 | 1.53 | 1.754 | 1.713
1.814
No.10 |  | 1.603 | 1.581 | 1.607 | 1.801 | 1.526 | 1.773 | 1.743
No.8 | 1.622 | 1.718 | 1.634 | 1.625 | 1.732 | 1.547 | 1.749 | 1.749
1.745
MIN | 1.622 | 1.603 | 1.581 | 1.563 | 1.697 | 1.517 | 1.731 | 1.676
MAX | 1.622 | 1.814 | 1.747 | 1.625 | 1.801 | 1.555 | 1.773 | 1.749
ADV | 1.622 | 1.691286 | 1.663 | 1.59775 | 1.750833 | 1.534833 | 1.755 | 1.7138

## 三軸
孔番 | Fc上 | Fc下 | Ac1上 | Ac1下 | Ac2 | Dc1上 | Dc1下 | Dc2
No.7 |  | 36 | 45 | 53 | 86 | 80 | 106 | 185
49
No.15 |  |  | 60 |  | 105 | 151 | 101 | 78
No.16 |  |  | 96 |  | 76 | 135
No.9 |  | 59 | 47 | 83 | 71 | 84 | 108 | 144
55
No.10 |  | 67 | 88 | 112 | 115 | 143 | 108 | 190
No.12 |  | 81 | 83 | 71 | 62 | 118
No.8 | 62 | 56 | 107 | 110 | 52 | 58 | 167 | 201
42
MIN | 62 | 36 | 45 | 53 | 52 | 58 | 101 | 78
MAX | 62 | 81 | 107 | 112 | 115 | 151 | 167 | 201
ADV | 62 | 55.625 | 75.14286 | 85.8 | 81 | 109.8571 | 118 | 159.6

## 圧密
孔番 | Fc上 | Fc下 | Ac1上 | Ac1下 | Ac2 | Dc1上 | Dc1下 | Dc2
No.7 |  | 163 | 174 | 168 | 344 | 445 | 503 | 669
226
No.15 |  |  | 265 |  | 453 | 596 | 579 | 608
No.16 |  |  | 576 |  | 494 | 525
No.9 |  | 197 | 249 | 300 | 370 | 437 | 525 | 623
258
No.10 |  | 248 | 293 | 309 | 479 | 556 | 687 | 682
No.12 |  | 296 | 270 | 276 | 325 | 470
No.8 | 141 | 146 | 306 | 329 | 330 | 299 | 575 | 762
261
MIN | 141 | 146 | 174 | 168 | 325 | 299 | 503 | 608
MAX | 141 | 296 | 576 | 329 | 494 | 596 | 687 | 762
ADV | 141 | 224.375 | 304.7143 | 276.4 | 399.2857 | 475.4286 | 573.8 | 668.8

## 圧縮指数
孔番 | Fc上 | Fc下 | Ac1上 | Ac1下 | Ac2 | Dc1上 | Dc1下 | Dc2
No.7 |  | 0.73 | 0.63 | 0.94 | 0.51 | 1.37 | 0.63 | 0.8
0.7
No.15 |  |  | 0.75 |  | 0.6 | 1.2 | 0.81 | 0.79
No.16 |  |  | 0.81 |  | 0.46 | 1.18
No.9 |  | 0.77 | 0.69 | 0.97 | 0.52 | 1.12 | 0.65 | 0.78
0.31
No.10 |  | 0.92 | 1 | 0.86 | 0.47 | 1.4 | 0.42 | 0.7
No.12 |  | 0.81 | 0.85 | 0.87 | 0.58 | 1.11
No.8 | 0.72 | 0.62 | 0.79 | 0.85 | 0.55 | 0.91 | 0.77 | 0.77
0.57
MIN | 0.72 | 0.31 | 0.63 | 0.85 | 0.46 | 0.91 | 0.42 | 0.7
MAX | 0.72 | 0.92 | 1 | 0.97 | 0.6 | 1.4 | 0.81 | 0.8
ADV | 0.72 | 0.67875 | 0.7885714 | 0.898 | 0.5271429 | 1.184286 | 0.656 | 0.768